## По СПЛАВАМ
КАТАЛОГ ПРОДУКЦИИ
Прокат Медный
Материал/Сплав | Вид продукта | Размер, мм | ГОСТ/ТУ
М0б | Фольга | Толщина 0,005…0,05; Ширина 5…250 | ТУ 48-21-557-84
| Лента, Полоса | Толщина 0,05…40,0; Ширина 10…400 | ГОСТ 15471-2014
| Проволока | Диаметр 0,1 - 6,0 | ТУ 16-705.492-2005
| Пруток | Диаметр 5,0 - 200,0 | ГОСТ 10988-2016 / ТУ 48-21-339-74
М1 | Анод | Толщина 2,0…15,0; Ширина 25…300 | ГОСТ 767-91
| Фольга | Толщина 0,015…0,05; Ширина 20…230 | ГОСТ 5638-2018 / ТУ 48-21-717-83
АМФ / АМФу | Аноды | Толщина 2,0…15,0; Ширина 25…300 | ГОСТ 767-91
Прокат Латунный
Материал/Сплав | Вид продукта | Размер, мм | ГОСТ/ТУ
Л63 / Л68 | Фольга, Лента | Толщина 0,01…2,0; Ширина 5…250 | ТУ 48-21-502-75
ЛС59-1 | Фольга, Лента | Толщина 0,01…2,0; Ширина 5…250 | ГОСТ 2208-2007
Л90/Л96 | Фольга, Лента | Толщина 0,01…2,0; Ширина 5…250 | ТУ 48-21-862-88
Прокат Никелевый
Материал/Сплав | Вид продукта | Размер, мм | ГОСТ/ТУ
НП0Эви | фольга, лента, полоса | Толщина 0,005…2,0; Ширина 5…250 | ГОСТ 19241
| проволока, пруток | Диаметр 0,05…100 | ЯеО.021.045 ТУ ¦ГОСТ 13083-2016
НЭ | Фольга, Лента, Полоса | Толщина 0,005…2,0; Ширина 5…250
НП2, НП2Э, НП1Эв, НП1, НП2Э-ви | Фольга, Лента, Полоса | Толщина 0,005…30,0; Ширина 5…250 | ГОСТ 2170-2016¦ ТУ 1842-003-41691466-2015
| Проволока | Диаметр 0,03-6 мм | ГОСТ 19241 ¦ ГОСТ 492
| Ленты | Толщина 0,005…30,0; Ширина 5…250 | ГОСТ 2170-2016
| Прутки | Диаметр 6-100 мм | ГОСТ 13083-2016
НВ3в | Фольга, Лента, Полоса | Толщина 0,005…0,008; Ширина 40…120 | ТУ 48-21-151-84
НВ5вп | Пруток |  | СиО.021.025 ТУ
НВ3В / НВ6В / НВМг6В | Лента, Полоса | Толщина 0,05…15,0; Ширина 25…300 | ТУ 48-21-190-82 ¦ ГОСТ 19241
НКа0,7 (НИКА-1) / НКа0,13 (НИКА-2) | Лента, Полоса, пруток | Толщина 0,05…15,0; Ширина 25…300 | ТУ 48-21-220-83 ¦ ГОСТ 19241
НПА1 | Анод | Толщина 2,0…15,0; Ширина 25…300 | ГОСТ 2132-2015
НПАН | Анод | Толщина 2,0…15,0; Ширина 25…300 | ГОСТ 2132-2015
НПА1Э | Анод | Толщина 2,0…15,0; Ширина 25…300
Алюник 7/1 | Проволока | Диаметр 3,0…3,25 | ТУ 48-21-5060-2005
Прокат медно-никелевых сплавов
Материал/Сплав | Вид продукта | Размер, мм | ГОСТ/ТУ
МН19 / МН19ВП | Фольга, Лента, Полоса |  | ГОСТ 5063-2016 ¦ ЯеО.021.140 ТУ ¦ ТУ 48-0820-387-89
| Проволока, Пруток |  | ЯеО.021.153 ТУ
МНЖ 5-1 | Листы / Плиты |  | ТУ 48-21-176-82 / ТУ 48-21-594-82
МН6 / МН23 / МН25 | Фольга, Лента, Полоса |  | ТУ 48-21-800-86 /ТУ 48-21-800-86 / ГОСТ 5187-2003
МНМц60-20-20 | Заготовки, полоса, лента |  | ТУ 48-21-486-2005
МНМц3-12 / МНМцАЖ3-12-0,3-0,3 | Фольга, Лента, Полоса |  | ТУ 48-21-219-88 ¦ ТУ 48-21-229-72
НМцАК2-2-1 Алюмель | Лента/полоса |  | ГОСТ 1790
НХ9,5 Хромель | Лента/полоса |  | ГОСТ 1790
НМЖМц28-2,5-1,5 | Проволока, Пруток |  | ГОСТ 1525-91
| Лента/полоса |  | ГОСТ 5063-2016
НММц38-2В | Пруток |  | ЯеО.021.076 ТУ
| Полоса/Лента |  | ЯеО. 021.070 ТУ
НМ40А | Пруток | Диаметр 5…80 мм | ТУ 48-21-85-2005
Сплав 273 | Пруток | Диаметр 5…80 мм | ТУ 48-21-583-77
МНК | Пруток | Диаметр 5…80 мм | ЯеО.021.036 ТУ
МН45ВП | Пруток | Диаметр 5…80 мм | ЯеО.021.153 ТУ
Прокат из прецизионных сплавов
Материал/Сплав | Вид продукта | Размер, мм | ГОСТ/ТУ
29 НК / 29 НК-ВИ | Фольга, Лента, Полоса | Толщина 0,01…50,; ширина 5…350 | ГОСТ 14080-78
| Проволока, Пруток | Диаметр 0,1…150 мм | ГОСТ 14082-78 /ГОСТ 14081-78
16Х-ви, 16ХЦ-ви | Пруток | Диаметр 5…150 мм | ГОСТ 10160-75 / ГОСТ 2590-2006
32НКД | Пруток | Диаметр 5…150 мм | ГОСТ 14082-78
33НК | Пруток | Диаметр 5…150 мм | ГОСТ 14082-78
34НКМП | Фольга, Лента | Толщина 0,02…0,1; ширина 5…350
36Н / 36Нви | Пруток | Диаметр 5…150 мм | ГОСТ 14082-78
| Фольга, Лента, Полоса | Толщина 0,005…40,0; ширина 5…350
36НХТЮ / 36НХТЮ5м / 36НХТЮ8м | Проволока, Пруток | Диаметр 0,5…150 мм | ГОСТ 14119-85
| Фольга,Лента, Полоса | Толщина 0,017…40,0; ширина 5…350 | ГОСТ 10994-74
38НКД | Лента | Толщина 0,1…2,0; ширина 5…250 | ГОСТ 10994-74
40КХНМ | Проволока | Диаметр 0,1…6 мм | ГОСТ 10994-74
| Лента | Толщина 0,1…2,0; ширина 5…250 | ГОСТ 10994-74
40ХНЮ-Ви | Пруток | Диаметр 5…80 мм | ТУ 14-1-2740-2010
44НХТЮ | Пруток | Диаметр 5…80 мм | ГОСТ 14119-85
| Лента | Толщина 0,1…2,0; ширина 5…250 | ГОСТ 14117-85
42Н / 42НАви | Пруток | Диаметр 5…150 мм | ГОСТ 14082-78 / ГОСТ 1133-71
| Фольга, Лента, Полоса | Толщина 0,005…40,0; ширина 5…350 | ГОСТ 14080
45НХТ | Пруток | Диаметр 5…80 мм | ТУ 14-1-3074-80
47НД | Пруток | Диаметр 10…80 мм | ГОСТ 14080-78
| Лента, Полоса | Толщина 0,1…40,0; ширина 5…350 | ГОСТ 14080-78
50Н / 52Н / 64Н | Пруток | Диаметр 5…150 мм | ГОСТ 10160-75 /ГОСТ 1133-71
| Фольга, Лента, Полоса | Толщина 0,005…40,0; ширина 5…350 | ГОСТ 10160-75
50НП | Фольга, Лента, Полоса | Толщина 0,005…40,0; ширина 5…350 | ГОСТ 10160-75
52К7Ф / 52К11Ф / 52К12Ф / 52К13Ф | Лента | Толщина 0,1…2,0; ширина 5…250 | ГОСТ 10160-75
56ДГНХ | Пруток | Диаметр 8…150 мм | ГОСТ 10994-74 / ГОСТ 14082-78
47НХР | Лента | Толщина 0,1…2,0; ширина 5…250 | ГОСТ 10160-75
79НМ | Фольга, Лента, Полоса | Толщина 0,005…2,0; ширина 5…250 | ГОСТ 10160-75
27КХ | Пруток |  | ГОСТ 10160-75 / ГОСТ 2590-2006
49К2ФА-ви | Лента | Толщина 0,05…2,0; ширина 5…250 | ГОСТ 10160-75
29Н26КХБТЮ | Пруток, полоса
68НХВКТЮ-ви | Пруток, лента
80НМВ-ви | Лента | Толщина 0,1…2,0; ширина 5…250
5Х14В | Пруток | Ф30 Ф40 | ТУ 14-1-918-74
Прокат из титана
Материал/Сплав | Вид продукта | Размер, мм | ГОСТ/ТУ
ВТ1-0 / ВТ1-00 | Фольга, Лента | Толщина 0,002…0,1 / Ширина 20…150 | ОСТ 90145
Прокат из кобальта
Материал/Сплав | Вид продукта | Размер, мм | ГОСТ/ТУ
К1АУ | Полоса, Плита | Толщина 2,3…50,0; ширина 20…250 | ТУ 3132-002-59532330-2017
ПРИПОИ
Материал/Сплав | Вид продукта | Размеры | ГОСТ/ТУ
ПМГрОБ10 / ПМГрН / ПМГрО10-2.8/ ПМГ9 | Фольга, Лента |  | ТУ 48-21-628-79 /
| Проволока |  | ТУ 48-21-628-79
ТП-1М | Полоса |  | ТУ 48-21-731-85
МНМц68-4-2 | Лента | Толщина 0,1…5,0; Ширина 40…250 | ТУ 48-21-674-91
Припой 162, 326, 620 | Лента |  | ТУ 1844-106-089-2001
ПЖК-35 | Лента |  | ТУ I-5-096-80
Г40НХ / Г70НХ | Лента |  | ТУ I-92-54-93
ВПр1 / ВПр2 /ВПр4 / ВПр7 | Лента, Полоса | Толщина 0,1…5,0; Ширина 40…180 | ОСТ 90082-88
ПМ17 | Лента | 0,05 … 0.75 | ТУ 48-21-326-79
ЛМцЖ57-1,5-0,75 | Лента | Толщина 0,1…5,0; Ширина 40…250 | ТУ 48-21-299-2005
ЛНКоМ49-9-0,2-0,2 | Лента | Толщина 0,1…5,0; Ширина 40…250 | ТУ 48-21-299-2005
ЛАНКМц75-2-2,5-0,5-0,5 | Лента | Толщина 0,1…5,0; Ширина 40…250 | ТУ 48-21-630-2005
ЛНМц60-9-5 | Лента | Толщина 0,1…5,0; Ширина 40…250 | ТУ 48-21-299-2005
П-65 | лента |  | ТУ 14-1-4330-87
Прокат Бронзовый
Материал/Сплав | Вид продукта | Размер, мм | ГОСТ/ТУ
БрА7 | Лента, Полоса |  | ГОСТ 1048-2016
БрКН1-3, БрКН1-2 | Фольга, Лента, Полоса |  | ГОСТ18175 - 78
БрК1 | Фольга, Лента, Полоса
БрКМц3-1 | Фольга, Лента, Полоса | Толщина 0,05…20,0; Ширина 40…250 | ГОСТ 4748-92
БрОФ 6,5-0,15 / БрОФ 7-0,2 | Фольга, Лента, Полоса | Толщина 0,05…20,0; Ширина 40…250 | ГОСТ 1761-2016
БрБ2, БрБНТ | Фольга, Лента |  | ГОСТ 1789-2013
БрНХК 2,5-0,6-0,7 (сплав 316) | Фольга, Лента, Полоса |  | ТУ 48-21-672-79
БрАМг6-1 | Полоса, лента, фольга |  | ТУ 48-21-516-80
БрАМц9-2 | Полоса |  | ГОСТ 1595-90
Термочувствительные биметаллические леты
Материал/Сплав | Вид продукта | Размер, мм | ГОСТ/ТУ
ТБ 1353 | Полоса | 0.1 … 5 | ТУ 48-21-862-88
ТБ 100/65 ТБ 103/70 ТБ 107/71 ТБ 129/79 ТБ 138/80 ТБ 148/79 ТБ 150/78 ТБ 155/78 ТБ 200/113 ТБ 73/57 ТБ 160/122 | Полоса, лента |  | ГОСТ 10533-86
Прокат трубы
Материал/Сплав | Вид продукта | Размер, мм | ГОСТ/ТУ
29нк/29нкви, 36Н, 32НКД | труба |  | ТУ 14-3-972-80
НП2э, НП1э, НК0,2, НЭ1, НМг0,1 | труба |  | ГОСТ 13548-77
НМ40А, НМ60А | труба |  | ТУ 48-21-16-78

## По ВИДАМ
КАТАЛОГ ПРОДУКЦИИ
(по видам)
АНОДЫ
Материал/Сплав | Размер, мм | ГОСТ/ТУ
М1 | Толщина 2,0…15,0; Ширина 25…300 | ГОСТ 767-91
АМФ / АМФу | Толщина 2,0…15,0; Ширина 25…300 | ГОСТ 767-91
НПА1 | Толщина 2,0…15,0; Ширина 25…300 | ГОСТ 2132-2015
НПАН | Толщина 2,0…15,0; Ширина 25…300 | ГОСТ 2132-2015
НПА1Э | Толщина 2,0…15,0; Ширина 25…300
ЛЕНТА/ПОЛОСА
Материал/Сплав | Размер, мм | ГОСТ/ТУ
М0б | Толщина 0,05…40,0; Ширина 10…400 | ГОСТ 15471-2014
Л63 / Л68 | Толщина 0,01…2,0; Ширина 5…250 | ТУ 48-21-502-75
ЛС59-1 | Толщина 0,01…2,0; Ширина 5…250 | ГОСТ 2208-2007
Л90/Л96 | Толщина 0,01…2,0; Ширина 5…250 | ТУ 48-21-862-88
НП0Эви | Толщина 0,005…2,0; Ширина 5…250 | ГОСТ 19241
НЭ | Толщина 0,005…2,0; Ширина 5…250
НП2, НП2Э, НП1Эв | Толщина 0,005…30,0; Ширина 5…250 | ГОСТ 2170-2016
НВ3в | Толщина 0,005…0,008; Ширина 40…120 | ТУ 48-21-151-84
НВ3В / НВ6В / НВМг6В | Толщина 0,05…15,0; Ширина 25…300 | ТУ 48-21-190-82 ¦ ГОСТ 19241
НКа0,7 (НИКА-1) / НКа0,13 (НИКА-2) | Толщина 0,05…15,0; Ширина 25…300 | ТУ 48-21-220-83 ¦ ГОСТ 19241
МН19 / МН19ВП |  | ГОСТ 5063-2016 / ЯеО.021.140 ТУ
МН6 / МН23 / МН25 |  | ТУ 48-21-800-86 /ТУ 48-21-800-86 / ГОСТ 5187-2003
МНМц60-20-20 |  | ТУ 48-0820-379-88
МНМц3-12 / МНМцАЖ3-12-0,3-0,3 |  | ТУ 48-21-219-88
НМцАК2-2-1 Алюмель |  | ГОСТ 1790
НХ9,5 Хромель |  | ГОСТ 1790
НМЖМц28-2,5-1,5 |  | ГОСТ 5063-2016
НММц38-2В |  | ЯеО. 021.070 ТУ
29НК / 29НК-ВИ |  | ГОСТ 14080-78
42Н / 42НАви | Толщина 0,005…2,0; ширина 5…250 | ГОСТ 14080-78
50Н | Толщина 0,005…2,0; ширина 5…250 | ГОСТ 10160
50НП | Толщина 0,005…2,0; ширина 5…250 | ГОСТ 10160
52Н |  | ГОСТ 10160
64Н |  | ГОСТ 10160
79НМ | Толщина 0,05…2,0; ширина 5…250 | ГОСТ 10160
49К2ФА-ви | Толщина 0,05…2,0; ширина 5…250 | ГОСТ 10160
29Н26КХБТЮ |  | ТУ 14-1-3223-84
ВТ1-0 / ВТ1-00 | Толщина 0,002…0,1 / Ширина 20…150 | ОСТ 90145
К1АУ | Толщина 2,3…50,0; ширина 20…250 | ТУ 3132-002-59532330-2017
ПМГрОБ10 / ПМГрН / ПМГрО10-2.8/ ПМГ9 |  | ТУ 48-21-628-79/ ТУ 48-21-662-79/ТУ 48-21-662-79/ ТУ 11-87(ТСО.021.054)
МНМц68-4-2 | Толщина 0,1…5,0; Ширина 40…250 | ТУ 48-21-674-91
Припой 162, 326, 620 |  | ТУ 1844-106-089-2001
ПЖК-35 |  | ТУ I-5-096-80
Г40НХ / Г70НХ |  | ТУ I-92-54-93
ВПр1 / ВПр2 /ВПр4 / ВПр7 | Толщина 0,1…5,0; Ширина 40…180 | ОСТ 90082-88
ПМ17 | 0,05 … 0.75 | ТУ 48-21-326-79
ЛМцЖ57-1,5-0,75 | Толщина 0,1…5,0; Ширина 40…250 | ТУ 48-21-299-2005
ЛНКоМ49-9-0,2-0,2 | Толщина 0,1…5,0; Ширина 40…250 | ТУ 48-21-299-2005
ЛАНКМц75-2-2,5-0,5-0,5 | Толщина 0,1…5,0; Ширина 40…250 | ТУ 48-21-630-2005
ЛНМц60-9-5 | Толщина 0,1…5,0; Ширина 40…250 | ТУ 48-21-299-2005
П-65 |  | ТУ 14-1-4330-87
БрА7 |  | ГОСТ 1048-2016
БрКН1-3, БрКН1-2 |  | ГОСТ18175 - 78
БрК1
БрКМц3-1 | Толщина 0,05…20,0; Ширина 40…250 | ГОСТ 4748-92
БрОФ 6,5-0,15 / БрОФ 7-0,2 | Толщина 0,05…20,0; Ширина 40…250 | ГОСТ 1761-2016
БрБ2, БрБНТ |  | ГОСТ 1789-2013
БрНХК 2,5-0,6-0,7 (сплав 316) |  | ТУ 48-21-672-79
БрАМг6-1 |  | ТУ 48-21-516-80
БрАМц9-2 |  | ГОСТ 1595-90
ТБ 1353 | 0.1 … 5 | ТУ 48-21-862-88
ТБ 100/65 ТБ 103/70 ТБ 107/71 ТБ 129/79 ТБ 138/80 ТБ 148/79 ТБ 150/78 ТБ 155/78 ТБ 200/113 ТБ 73/57 ТБ 160/122 |  | ГОСТ 10533-86
ФОЛЬГА | ЛЕНТА/ПОЛОСА
Материал/Сплав | Размер, мм | ГОСТ/ТУ
М0б | Толщина 0,005…0,05; Ширина 5…250 | ТУ 48-21-557-84
М1 | Толщина 0,015…0,05; Ширина 20…230 | ГОСТ 5638-2018 / ТУ 48-21-717-83
Л63 / Л68 | Толщина 0,01…2,0; Ширина 5…250 | ТУ 48-21-502-75
ЛС59-1 | Толщина 0,01…2,0; Ширина 5…250 | ГОСТ 2208-2007
Л90/Л96 | Толщина 0,01…2,0; Ширина 5…250 | ГОСТ 2208-2007
НП0Эви | Толщина 0,005…2,0; Ширина 5…250 | ГОСТ 19241
НЭ | Толщина 0,005…2,0; Ширина 5…250
НП2, НП2Э, НП1Эв | Толщина 0,005…30,0; Ширина 5…250 | ТУ 1842-003-41691466-2015
НВ3в | Толщина 0,005…0,008; Ширина 40…120 | ТУ 48-21-151-84
МН19 / МН19ВП |  | ТУ 48-0820-387-89
МН6 / МН23 / МН25
МНМц3-12 / МНМцАЖ3-12-0,3-0,3 |  | ТУ 48-21-229-72
29НК / 29НК-ВИ
50Н | Толщина 0,005…2,0; ширина 5…250 | ГОСТ 10160
50НП | Толщина 0,005…2,0; ширина 5…250 | ГОСТ 10160-75
52Н
64Н
79НМ | Толщина 0,005…2,0; ширина 5…250
ВТ1-0 / ВТ1-00 | Толщина 0,002…0,1 / Ширина 20…150 | ОСТ 90145
ПМГрОБ10 / ПМГрН / ПМГрО10-2.8/ ПМГ9 |  | ТУ 48-21-628-79 / ТУ 1844-011-19383110-2017
БрКН1-3, БрКН1-2 |  | ГОСТ18175 - 78
БрК1
БрКМц3-1 | Толщина 0,05…20,0; Ширина 40…250
БрОФ 6,5-0,15 / БрОФ 7-0,2 | Толщина 0,05…20,0; Ширина 40…250
БрБ2, БрБНТ |  | ГОСТ 1789-2013
БрНХК 2,5-0,6-0,7 (сплав 316)
БрАМг6-1
ПРИПОИ
Материал/Сплав | Вид продукта | Размеры | ГОСТ/ТУ
ПМГрОБ10 / ПМГрН / ПМГрО10-2.8/ ПМГ9 | Фольга, Лента |  | ТУ 48-21-628-79 /
| Проволока |  | ТУ 48-21-628-79
ТП-1М | Полоса |  | ТУ 48-21-731-85
МНМц68-4-2 | Лента | Толщина 0,1…5,0; Ширина 40…250 | ТУ 48-21-674-91
Припой 162, 326, 620 | Лента |  | ТУ 1844-106-089-2001
ПЖК-35 | Лента |  | ТУ I-5-096-80
Г40НХ / Г70НХ | Лента |  | ТУ I-92-54-93
ВПр1 / ВПр2 /ВПр4 / ВПр7 | Лента, Полоса | Толщина 0,1…5,0; Ширина 40…180 | ОСТ 90082-88
ПМ17 | Лента | 0,05 … 0.75 | ТУ 48-21-326-79
ЛМцЖ57-1,5-0,75 | Лента | Толщина 0,1…5,0; Ширина 40…250 | ТУ 48-21-299-2005
ЛНКоМ49-9-0,2-0,2 | Лента | Толщина 0,1…5,0; Ширина 40…250 | ТУ 48-21-299-2005
ЛАНКМц75-2-2,5-0,5-0,5 | Лента | Толщина 0,1…5,0; Ширина 40…250 | ТУ 48-21-630-2005
ЛНМц60-9-5 | Лента | Толщина 0,1…5,0; Ширина 40…250 | ТУ 48-21-299-2005
П-65 | лента |  | ТУ 14-1-4330-87
СЛИТОК/ПЛИТА/ЗАГОТОВКА
Материал/Сплав | Вид продукта | Размеры | ГОСТ/ТУ
МНМц60-20-20 | Заготовка |  | ТУ 48-21-486-2005
МНЖ 5-1 | Плита |  | ТУ 48-21-594-82
К1АУ | Плита |  | ГОСТ 123-2008
ПРУТКИ | ЛЕНТА/ПОЛОСА
Материал/Сплав | Размер, мм | ГОСТ/ТУ
М0б | Диаметр 5,0 - 200,0 | ГОСТ 10988-2016 / ТУ 48-21-339-74
НП0Эви | Диаметр 0,05…100 | ГОСТ 13083-2016
НП2, НП2Э, НП1Эв | Диаметр 6-100 мм | ГОСТ 13083-2016
НВ5вп |  | СиО.021.025 ТУ
НКа0,7 (НИКА-1) / НКа0,13 (НИКА-2)
МН19 / МН19ВП |  | ЯеО.021.153 ТУ
НМЖМц28-2,5-1,5 |  | ГОСТ 1525-91
НММц38-2В |  | ЯеО.021.076 ТУ
НМ40А | Диаметр 5…80 мм | ТУ 48-21-85-2005
Сплав 273 | Диаметр 5…80 мм | ТУ 48-21-583-77
МНК | Диаметр 5…80 мм | ЯеО.021.036 ТУ
МН45ВП | Диаметр 5…80 мм | ЯеО.021.153 ТУ
29НК / 29НК-ВИ |  | ГОСТ 14082-78
16Х-ви, 16ХЦ-ви | Диаметр 5…80 мм | ГОСТ 10160-75 / ГОСТ 2590-2006
32НКД | Диаметр 5…80 мм | ГОСТ 14082-78
36Н / 36Нви |  | ГОСТ 14082-78
42Н / 42НАви |  | ГОСТ 14082-78 / ГОСТ 1133-71
50Н |  | ГОСТ 10160-75 /ГОСТ 1133-71
27КХ |  | ГОСТ 10160-75 / ГОСТ 2590-2006
29Н26КХБТЮ
5Х14В | Ф30 Ф40 | ТУ 14-1-918-74
ПРОВОЛОКА | ЛЕНТА/ПОЛОСА
Материал/Сплав | Размер, мм | ГОСТ/ТУ
НП0Эви | Диаметр 0,05…100 | ЯеО.021.045 ТУ
НП2, НП2Э, НП1Эв | Диаметр 0,03-6 мм | ГОСТ 19241 ¦ ГОСТ 492
Алюник 7/1 | Диаметр 3,0…3,25 | ТУ 48-21-5060-2005
МН19 / МН19ВП
НМЖМц28-2,5-1,5 |  | ТУ 48-21-14-72
29НК / 29НК-ВИ |  | ГОСТ 14081-78
ПМГрОБ10 / ПМГрН / ПМГрО10-2.8/ ПМГ9 |  | ТУ 48-21-628-79 /ТУ 48-21-662-79/ТУ 48-21-662-79
ТРУБЫ | ЛЕНТА/ПОЛОСА
Материал/Сплав | Размер, мм | ГОСТ/ТУ
29нк/29нкви, 36Н, 32НКД |  | ТУ 14-3-972-80
НП2э, НП1э, НК0,2, НЭ1, НМг0,1 |  | ГОСТ 13548-77
НМ40А, НМ60А |  | ТУ 48-21-16-78